## Sheet1
SAMOSTANSKO POSLOPJE MINORITSKEGA SAMOSTANA MARIBOR
POPIS DEL S PREDIZMERAMI ZA DODATNA GRADBENA SANACIJSKA IN UTRDITVENA DELA V OBMOČJU TEMELJENJA SEVEROVZHODNEGA DELA OBJEKTA
1.0 | UTRDITEV TEMELJEV IN PRITLIČNIH ZIDOV
1.1 | Mehansko čiščenje preperelega veziva med fasadnimi zidaki in pranje s curkom 100 barov ter fugiranje zidov z nabrekajočo apneno cementno malto.
| m2 | 80 | 0
1.2 | Izvedba enostranskega obbetoniranja oziroma izravnava temelja z zunanje strani kot sledi :
- čiščenje površine obstoječega temelja do zdrave podlage,
- delno fugiranje površine zidu s hidrofobno malto in izvedba cementnega obrizga, vgradnja armaturne mreže MAG Q 283 in po 5 kd sider RA fi 16 mm, opaženje, izvedba obbetoniranja temelja
v debelini 0,15 m in povprečni razviti višini 4,00 m z betonom kvalitete C 25/30 (MB 30).
| m1 | 20 | 0
1.3 | Sistematično injektiranje temeljev, kletnih zidov in zidov pritličja s hidrofobno cementno injekcijsko maso.
| m3 | 120 | 0
2.0 | SANACIJA VLAGE V NOSILNIH ZIDOVIH IN DRENAŽA
2.1 | Izvedba hidrofobne bariere na vseh nosilnih zidovih pritličja in notranjih prečnih zidovih kleti s prepitjem zveznega sloja zidu v višini tlaka pritličja z raztopino silikonatov.
| m2 | 20 | 0
2.2 | Penetracija pet obokov v območju vkopane kleti z raztopino silikonatov.
| m1 | 20 | 0
2.3 | Odstranitev obstoječih ometov zidov in obokov kleti ter zunanjih in notranjih ometov zidov pritličja do višine 2,00 m nad tlakom, čiščenje spojnic med kamni in opekami, pranje površin zidov, nanos industrijsko pripravljenega hidrofobnega ometa BIOKLAN v povprečni debelini 4 cm (obrizg, groba in fina malta) s predhodno izvedbo blokade solitra.
| m2 | 160 | 0
2.4 | Izvedba zunanje drenaže po preostalem obodu objekta s strojnim izkopom globine 1,4 m, betonsko posteljico, drenažno cevjo fi 150 mm, v kombinaciji z navpično hidroizolacijo (npr. sistem TEFOND), montirano na z betonsko ojačitvijo d = 15 cm izravnano površino temeljnega zidu z grobo cementno malto, z zasipanjem z enozrnatim prodcem v debelini 30 cm, s polaganjem polipropilenskega filca 200 g, s priključkom na kanalizacijo ter izvedbo zunanjega betonskega tlaka š = 1,5 m, d = 10 cm kvalitete betona c 25 / 30 (MB 30), armiranega s Q 196, izdelanega v naklonu stran od objekta, dilatiranega na 2 m, dilatacije so zatesnjene z bitumensko maso. V ceni ni upoštevana finalna obloga tega tlaka.
| m1 | 20 | 0
3.0 | INJEKTIRANJE ZIDOV V ETAŽAH
3.1 | Sistematično injektiranje zidov v vseh etažah s cementno injekcijsko maso.
| m3 | 1800 | 0
| SKUPAJ (1.0 - 3.0) |  | 0
| DDV 20 % |  | 0
| SKUPAJ Z DDV |  | 0
Pripravila :
Jože Kos, univ.dipl.inž.grad.
Mihajlo Popović, univ.dipl.inž.grad.